## Sheet1
2015年广州市消委会内衣比较试验检验结果汇总表
序号 | 购买途径 | 标称生产企业名称 | 标称生产企业地址 | 标称样品名称 | 标称商标或品牌 | 生产日期或批号 | 不符合项目 | 产品标签 |  | 纤维含量(%) |  | 甲醛含量（mg/kg） |  | pH值 |  | 可分解致癌芳香胺染料（mg/kg） |  | 耐水色牢度（级） |  | 耐摩擦色牢度（级） |  | 耐汗渍色牢度（级） |  | 耐洗（皂洗）色牢度（级）
[8 empty] | 标准值 | 实测值 | 标准值 | 实测值 | 标准值 | 实测值 | 标准值 | 实测值 | 标准值 | 实测值 | 标准值 | 实测值 | 标准值 | 实测值 | 标准值 | 实测值 | 标准值 | 实测值
1 | 实体店 | 太阳服饰（大连）有限公司 | 大连市金州新区站前街道杨家村 | 条纹模杯文胸 | ihana | 1652JU95017 | pH值 | 符合标准要求 | 符合标准要求 | [罩杯里料]聚酯纤维 65 ±5 棉 35 ±5[侧翼面料]棉 95 ±5 氨纶 5 ±3 | [罩杯里料]聚酯纤维 62.5 棉 37.5 (含微量其他纤维)[侧翼面料]棉 95.4氨纶 4.6 | ≤75 (B类) | 未检出 | 4.0～8.5 | [罩杯里料]9.3[侧翼面料]6.1 | 禁用 | 未检出 | 变色 ≥3-4 沾色 ≥3-4 | 变色 4 沾色 4-5 | 干摩 ≥3-4(深色) 湿摩 ≥2-3(深色) | 干摩 4-5 湿摩 4-5 | 变色 ≥3-4 沾色 ≥3 | 变色 4 沾色 4-5 | 变色 ≥3-4 沾色 ≥3-4 | 变色 4 沾色 4-5
2 | 实体店 | 上海北极绒家居内衣服饰有限公司 | 上海市中山路1121号同济科技大厦17层 | 韩尚印花幻彩保暖(保暖内衣) | 北极绒 | B341060221 | pH值 | 符合标准要求 | 符合标准要求 | [上衣主料]大身面层： 棉100里层： 聚酯纤维 100 连接：聚酯纤维 90.1 ±5氨纶 9.9 ±3[裤子]大身面层： 棉100里层： 聚酯纤维 100 连接：聚酯纤维 90.1 ±5氨纶 9.9 ±3 | [上衣主料]面层：棉 100 里层：聚酯纤维 100 面、里连接层：聚酯纤维 87.9氨纶 12.1[裤子]面层：棉 100里层： 聚酯纤维100 面、里连接层： 聚酯纤维91.1氨纶 8.9 | ≤75 (B类) | 未检出 | 4.0～7.5 | [上衣主料]8.7[裤子]6.6 | 禁用 | 未检出 | 变色 ≥3 沾色 ≥3 | 变色 4 沾色 4 | 干摩 ≥3 湿摩 ≥2 | 干摩 4 湿摩 2 | 变色 ≥3 沾色 ≥3 | 变色 4 沾色 4 | 变色 ≥3 沾色 ≥3 | 变色 3-4 沾色 4-5
3 | 网购 | 纤怡美服饰有限公司 | 广东省佛山市南海区盐步河西新德工业区 | 舒适莫代尔提臀瘦腰蕾丝内裤 | Aimerzimi 爱慕之蜜 | R05 | 1.产品标签 2.纤维含量 3.耐摩擦色牢度 | 符合标准要求 | 不符合标准要求 | [面料]棉 100 莫代尔92[花边]氨纶8 | [面料]粘纤 93.3 氨纶 6.7[花边]锦纶 91.1 氨纶 8.9 | ≤75 (B类) | 未检出 | 4.0～8.5 (B类) | 6.5 | 禁用 | 未检出 | 变色 ≥3-4 沾色 ≥3 | 变色 4 沾色 4-5 | 干摩 ≥3-4(深色) 湿摩 ≥2-3(深色) | 干摩 4 湿摩 1-2 | 变色 ≥3-4 沾色 ≥3 | 变色 4 沾色 4 | 变色 ≥3-4 沾色 ≥3 | 变色 4 沾色4-5
4 | 网购 | 浙江浪莎内衣有限公司 | 浙江省义乌市经济开发区杨村路浪莎工业园 | 女士无缝精梳棉毛圈内衣 | 浪莎 | L88757 | 1.耐汗渍色牢度 2.耐水色牢度 | 符合标准要求 | 符合标准要求 | 棉 67.8 ±5 锦纶 29.6 ±5 氨纶 2.6 ±3 | 棉 65.9 锦纶 31.1 氨纶 3.0 | ≤75 (B类) | 未检出 | 4.0～8.5 (B类) | [上衣]7.0[裤子]6.8 | 禁用 | 未检出 | 变色 ≥3-4 沾色 ≥3 | 变色 4 沾色 2-3 | 干摩 ≥3-4(深色) 湿摩 ≥2-3(深色) | 干摩 4-5 湿摩 2-3 | 变色 ≥3-4 沾色 ≥3 | 变色 4 沾色 2 | 变色 ≥3-4 沾色 ≥3-4 | 变色 4 沾色 4
5 | 网购 | 深圳市芬怡内衣有限公司 | 宝安中心区宝源大道宝盛工业园83栋 | 文胸 | venies 芬怡 | 8391 D46 B80 2F | 耐汗渍色牢度 | 符合标准要求 | 符合标准要求 | [罩杯里料]涤纶 100[侧翼] 棉 94 ±5 氨纶 6 ±3 | [罩杯里料]聚酯纤维 100[侧翼]棉 95.6氨纶 4.4 | ≤75 (B类) | 未检出 | 4.0～8.5 (B类) | [罩杯面料含印花部位]6.0[罩杯里料]7.0 | 禁用 | 未检出 | 变色 ≥3-4 沾色 ≥3 | 变色 4 沾色 4-5 | 干摩 ≥3-4(深色) 湿摩 ≥2-3(深色) | 干摩 4-5 湿摩 3 | 变色 ≥3-4 沾色 ≥3 | 变色 4 沾色 2-3 | 变色 ≥3-4 沾色 ≥3 | 变色 4 沾色 4-5
6 | 网购 | 佛山市依黛丽内衣有限公司 | 佛山市南海区大沥镇盐步河西大道东工业区3号厂房 | 标体文胸 | qIAN YAN 纤妍 | W6080 | 纤维含量 | 符合标准要求 | 符合标准要求 | [罩杯花边]聚酯纤维、锦纶[罩杯里料]粘胶纤维 70 竹炭纤维 30[侧翼面料]锦纶 62 ±5 氨纶 38 ±5[侧翼里料]锦纶 87 ±5 氨纶13 ±5 | [罩杯花边]聚酯纤维、锦纶[罩杯里料]粘纤 71.5 聚酯纤维 28.5[侧翼面料]锦纶 55.4 氨纶 44.6[侧翼里料]锦纶 86.2 氨纶 13.8 | ≤75 (B类) | 未检出 | 4.0～8.5 (B类) | [罩杯花边]6.5[罩杯里料][侧翼面料]6.0[侧翼里料]5.7 | 禁用 | 未检出 | 变色 ≥3-4 沾色 ≥3 | 变色 4 沾色 3-4 | 干摩 ≥3-4(深色) 湿摩 ≥2-3(深色) | 干摩 4-5 湿摩 4 | 变色 ≥3-4 沾色 ≥3 | 变色 4 沾色 4-5 | 变色 ≥3-4 沾色 ≥3 | 变色4 沾色4-5
7 | 网购 | 江阴市盛顺服饰有限公司 | 江阴云亭镇澄杨路442号 | 时尚莱卡棉亲肤内衣 | 北极绒 | B401107811 | 纤维含量 | 符合标准要求 | 符合标准要求 | [上衣]棉 95 ±5 氨纶 5 ±3[裤子]棉 95 ±5 氨纶 5 ±3 | [上衣]棉 90.3 氨纶 9.7[裤子]棉 90.4 氨纶 9.6 | ≤75 (B类) | 未检出 | 4.0～8.5 (B类) | 6.4 | 禁用 | 未检出 | 变色 ≥3 沾色 ≥3 | 变色 4 沾色 4-5 | 干摩 ≥3(深色) 湿摩 ≥2(深色) | 干摩 4-5 湿摩 2 | 变色 ≥3 沾色 ≥3 | 变色 4 沾色 4-5 | 变色 ≥3 沾色 ≥3 | 变色 4 沾色 4-5
8 | 实体店 | 青岛大统纺织开发有限公司 | 青岛市高科技工业园海尔路2号 | 男弹力平口裤 | pierre cardin | P53741 | / | 符合标准要求 | 符合标准要求 | 再生纤维素纤维 93 ±5 氨纶 7 ±3 | 粘纤 91.5 氨纶 8.5 | ≤75 (B类) | 未检出 | 4.0～7.5 | 5.7 | 禁用 | 未检出 | 变色 ≥3-4 沾色 ≥3 | 变色4 沾色4-5 | 干摩 ≥3(深色) 湿摩 ≥2(深色) | 干摩 4-5 湿摩 4-5 | 变色 ≥3-4 沾色 ≥3 | 变色 4 沾色 4-5 | 变色 ≥3-4 沾色 ≥3 | 变色4 沾色4-5
9 | 实体店 | 广东秋鹿实业有限公司 | 广州市白云区江高镇秋鹿路2号 | 中腰内裤 | Jenize 增妳姿 | ZREV2203 | / | 符合标准要求 | 符合标准要求 | 棉 95 ±5 氨纶 5 ±3 | 棉 96.0 氨纶 4.0 | ≤75 (B类) | 未检出 | 4.0～8.5 (B类) | 6.9 | 禁用 | 未检出 | 变色 ≥3-4 沾色 ≥3-4 | 变色4 沾色4-5 | 干摩 ≥3-4(浅色) 湿摩 ≥3(浅色) | 干摩 4-5 湿摩 4-5 | 变色 ≥3-4 沾色 ≥3 | 变色 4 沾色 4-5 | 变色 ≥3-4 沾色 ≥3-4 | 变色 4 沾色 4-5
10 | 实体店 | 北京爱慕内衣有限公司 | 北京市朝阳区望京高新技术产业开发区利泽中园2区218-220号楼 | 内裤 | Aimer 爱慕 | AM23FX1-7KA | / | 符合标准要求 | 符合标准要求 | [主面料]锦纶 84 ±5 氨纶 16 ±5[里料]锦纶 100[里裆]棉 100[花边]聚酯纤维 100 | [主面料]锦纶 83.1氨纶 16.9[里料]锦纶 100[里裆]棉 100[花边]聚酯纤维 100 | ≤75 (B类) | 未检出 | 4.0～8.5 (B类) | 6.5 | 禁用 | 未检出 | 变色 ≥3-4 沾色 ≥3 | 变色 4 沾色 4-5 | 干摩 ≥3-4 湿摩 ≥2-3 | 干摩 4-5 湿摩 4-5 | 变色 ≥3 沾色 ≥3 | 变色 4 沾色 4-5 | 变色 ≥3-4 沾色 ≥3 | 变色 4 沾色 4-5
11 | 实体店 | 东莞聚龙制衣有限公司 | 广东省东莞市长安镇厦岗社区振安西路9号科技园 | 男针织内裤 | SCHIESSER | 35-2066S | / | 符合标准要求 | 符合标准要求 | 棉 92 ±5 氨纶 8 ±3 | 棉 92.9 氨纶 7.1 | ≤75 (B类) | 未检出 | 4.0～8.5 (B类) | 5.5 | 禁用 | 未检出 | 变色 ≥3 沾色 ≥3 | 变色 4 沾色 4-5 | 干摩 ≥3(深色) 湿摩 ≥2(深色) | 干摩 4-5 湿摩 4 | 变色 ≥3 沾色 ≥3 | 变色4 沾色4-5 | 变色 ≥3 沾色 ≥3 | 变色 4 沾色 4-5
12 | 实体店 | 盐城国际妇女时装有限公司 | 中国江苏省盐城市青年东路八号 | 内裤 | Triumph | 70-3118 | / | 符合标准要求 | 符合标准要求 | 棉 100 | 棉 100 | ≤75 (B类) | 未检出 | 4.0～8.5 (B类) | 6.3 | 禁用 | 未检出 | 变色 ≥3 沾色 ≥3 | 变色 4 沾色 4-5 | 干摩≥3湿摩≥2-3 | 干摩4-5湿摩3-4 | 变色 ≥3 沾色 ≥3 | 变色 4 沾色 4-5 | 变色 ≥3 沾色 ≥3 | 变色4 沾色4-5
13 | 实体店 | 安莉芳(常州)服装有限公司 | 江苏省常州市新区通江大道安莉芳路8号 | 女装内裤 | Embry Form 安莉芳 | E17241 | / | 符合标准要求 | 符合标准要求 | [面料]锦纶 82 ±5 氨纶18 ±5[裆里]棉 100[蕾丝花边]锦纶、氨纶 | [面料]锦纶 79.9氨纶20.1[裆里]棉 100[蕾丝花边]锦纶、氨纶 | ≤75 (B类) | 未检出 | 4.0～7.5 | 6.1 | 禁用 | 未检出 | 变色 ≥3-4 沾色 ≥3 | 变色 4 沾色 4-5 | 干摩 ≥3(深色) 湿摩 ≥2(深色) | 干摩4-5 湿摩4-5 | 变色 ≥3-4 沾色 ≥3 | 变色4 沾色4-5 | 变色 ≥3-4 沾色 ≥3 | 变色4 沾色4-5
14 | 实体店 | 上海中兴纺织品有限公司 | 上海市松江区茸北工业区茸兴路28号 | 男两条装平口裤 | 宜而爽 YOURSUN | DRA5404-4 | / | 符合标准要求 | 符合标准要求 | 粘纤 95.9 ±5 氨纶 4.1 ±3 | 粘纤 95.5 氨纶 4.5 | ≤75 (B类) | 未检出 | 4.0～7.5 | 6.2 | 禁用 | 未检出 | 变色 ≥3-4 沾色 ≥3 | 变色 4 沾色 4-5 | 干摩 ≥3(深色) 湿摩 ≥2(深色) | 干摩 4-5 湿摩 4 | 变色 ≥3-4 沾色 ≥3 | 变色 4 沾色 4-5 | 变色 ≥3-4 沾色 ≥3 | 变色 4 沾色 4-5
15 | 实体店 | 深圳汇洁集团股份有限公司 | 深圳市福田区深南大道7888号东海国际中心A栋24楼 | 文胸 | Mani Form 曼妮芬 | 20810512 020 | / | 符合标准要求 | 符合标准要求 | [花边]锦纶 78 ±5 氨纶 16.5 ±5 聚酯纤维 5.5 ±3[前幅里料]聚酯纤维 83.5 ±5 氨纶 16.5 ±5[罩杯里料]聚酯纤维 70 ±5 棉30 ±5[侧翼里料]锦纶 79 ±5 氨纶 21 ±5[侧肶里料]锦纶 100 | [花边]锦纶 79.2氨纶 15.6 聚酯纤维5.2[前幅里料]聚酯纤维 81.9 氨纶 18.1[罩杯里料]聚酯纤维 70.6 棉 29.4[侧翼里料]锦纶 79.3 氨纶 20.7[侧肶里料]锦纶 100 | ≤75 (B类) | 未检出 | 4.0～8.5 | [花边]5.9[前幅里料]6.0[罩杯里料]5.8 | 禁用 | 未检出 | 变色 ≥3-4 沾色 ≥3 | 变色4 沾色4-5 | 干摩 ≥3-4(深色) 湿摩 ≥2-3(深色) | 干摩 4-5 湿摩 4 | 变色 ≥3-4 沾色 ≥3 | 变色 4 沾色 4-5 | 变色 ≥3-4 沾色 ≥3 | 变色 3-4 沾色 4-5
16 | 实体店 | 浙江舒工坊针纺有限公司 | 浙江省诸暨市陶朱街道越都路2号 | 卡帝乐鳄鱼男士竹浆纤维片印三角裤 | 卡帝乐鳄鱼 | 6046 | / | 符合标准要求 | 符合标准要求 | 粘纤 93 ±5 氨纶 7 ±3 | 粘纤 92.5 氨纶 7.5 | ≤75 (B类) | 未检出 | 4.0～7.5 | 6.2 | 禁用 | 未检出 | 变色 ≥3 沾色 ≥3 | 变色 4 沾色4-5 | 干摩 ≥3(深色) 湿摩 ≥2(深色) | 干摩 4-5 湿摩 4-5 | 变色 ≥3 沾色 ≥3 | 变色 4 沾色 4-5 | 变色 ≥3(印花) 沾色 ≥3(印花) | 变色 4 沾色 4-5
17 | 实体店 | 广东康妮雅商贸发展有限公司 | 广东省中山市小榄镇工业大道南12号 | 女装裤(外包装) | 康妮雅 CONCIA BODY | 510B2208 | / | 符合标准要求 | 符合标准要求 | 粘纤 95.2 ±5 氨纶 4.8 ±3 | 粘纤 95.1 氨纶 4.9 | ≤75 (B类) | 未检出 | 4.0～7.5 | 5.2 | 禁用 | 未检出 | 变色 ≥3 沾色 ≥3 | 变色 4 沾色 4-5 | 干摩 ≥3(深色) 湿摩 ≥2(深色) | 干摩4-5 湿摩 4 | 变色 ≥3 沾色 ≥3 | 变色 4 沾色 4-5 | 变色 ≥3 沾色 ≥3 | 变色4 沾色4-5
18 | 实体店 | 安莉芳(山东)服装有限公司 | 山东省章丘市章丘大道28号 | 文胸(胸围) | fandecie 芬狄诗 | (未标注) | / | 符合标准要求 | 符合标准要求 | [胸杯里料]棉 100[侧翼]棉 95 ±5 氨纶 5 ±3 | [胸杯里料]棉 100[侧翼]棉 94.3 氨纶 5.7 | ≤75 (B类) | 未检出 | 4.0～8.5 (B类) | 5.8 | 禁用 | 未检出 | 变色 ≥3-4 沾色 ≥3 | 变色 4 沾色 4-5 | 干摩 ≥3-4(深色) 湿摩 ≥2-3(深色) | 干摩 4-5 湿摩 4-5 | 变色 ≥3-4 沾色 ≥3 | 变色 4 沾色 4-5 | 变色 ≥3-4 沾色 ≥3 | 变色 4 沾色 4-5
19 | 实体店 | 安莉芳(山东)服装有限公司 | 山东省济南市章丘市章丘大道28号 | 文胸(胸围) | Embry Form 安莉芳 | EB1203 | / | 符合标准要求 | 符合标准要求 | [胸杯里料]棉100[侧翼] 锦纶 62 ±5 氨纶 38 ±5[侧翼加密部分]氨纶 55 ±5 锦纶45 ±5 | [胸杯里料]棉100[侧翼]锦纶 61.4氨纶38.6[侧翼加密部分]氨纶53.6 锦纶 46.4 | ≤75 (B类) | 未检出 | 4.0～8.5 (B类) | 6.2 | 禁用 | 未检出 | 变色 ≥3-4 沾色 ≥3 | 变色 4 沾色 4-5 | 干摩 ≥3-4(深色) 湿摩 ≥2-3(深色) | 干摩 4-5 湿摩 4 | 变色 ≥3-4 沾色 ≥3 | 变色4 沾色4 | 变色 ≥3-4 沾色 ≥3 | 变色 4 沾色 4-5
20 | 实体店 | 深圳市芬怡内衣有限公司 | 深圳市宝安区西乡街道南昌第二工业区 | 文胸 | venies 芬怡 | 8492V42 | / | 符合标准要求 | 符合标准要求 | [罩杯里料]聚酯纤维 65 ±5 棉 35 ±5[侧翼面料]棉 94 ±5 氨纶6 ±3[侧翼里料] 锦纶 82 ±5 氨纶 18 ±5 | [罩杯里料]聚酯纤维 64.6 棉35.4[侧翼面料]棉 92.9氨纶7.1[侧翼里料]锦纶 83.5 氨纶16.5 | ≤75 (B类) | 未检出 | 4.0～8.5 (B类) | [罩杯面料]6.3[罩杯里料]6.2 | 禁用 | 未检出 | 变色 ≥3-4 沾色 ≥3 | 变色 4 沾色 4-5 | 干摩 ≥3-4(浅色) 湿摩 ≥3(浅色) | 干摩 4-5 湿摩 4-5 | 变色 ≥3-4 沾色 ≥3 | 变色 4 沾色 4-5 | 变色 ≥3-4 沾色 ≥3 | 变色 4 沾色 4-5
21 | 实体店 | 北京爱慕内衣有限公司 | 北京市朝阳区望京高新技术产业开发区利泽中园2区218-220号楼 | 针织内衣 | imi's | IM17DT2-3BC | / | 符合标准要求 | 符合标准要求 | [面料]/[里料]棉 100 | [面料]/[里料]棉 100 | ≤75 (B类) | 未检出 | 4.0～8.5 (B类) | [面料]5.7 | 禁用 | 未检出 | 变色 ≥3-4 沾色 ≥3 | 变色 4 沾色 4-5 | 干摩 ≥3-4 湿摩 ≥3(浅色) | 干摩 4-5 湿摩 4-5 | 变色 ≥3-4 沾色 ≥3 | 变色 4 沾色 4-5 | 变色 ≥3-4 沾色 ≥3 | 变色4 沾色4-5
22 | 实体店 | 金利来(中国)有限公司 | 广州市天河区体育东路138号金利来数码网络大厦6层 | 男士三角内裤 | goldlion | MUSD138-32001 | / | 符合标准要求 | 符合标准要求 | 棉 94 ±5 氨纶 6 ±3 | 棉 93.8 氨纶 6.2 | ≤75 (B类) | 未检出 | 4.0～8.5 (B类) | 7.7 | 禁用 | 未检出 | / | / | / | / | / | / | / | /
23 | 实体店 | 海南优美内衣有限公司 | 中国海南省海口市滨海大道东方洋大厦六楼B座 | 文胸 | Triumph | 19-593B | / | 符合标准要求 | 符合标准要求 | [侧翼]锦纶 70 ±5 氨纶 30 ±5[边片里料]锦纶 100[罩杯里料]棉 89 ±5 氨纶 11 ±5 | [侧翼]锦纶 72.3 氨纶 27.7[边片里料]锦纶 100[罩杯里料]棉 88.4 氨纶 11.6 | ≤75 (B类) | 未检出 | 4.0～8.5 | [罩杯面料]4.1[罩杯里料]4.9 | 禁用 | 未检出 | 变色 ≥3 沾色 ≥3 | 变色 4 沾色 4-5 | 干摩 ≥3(浅色) 湿摩 ≥3(浅色) | 干摩 4-5 湿摩 4-5 | 变色 ≥3 沾色 ≥3 | 变色 4 沾色 4-5 | 变色 ≥3 沾色 ≥3 | 变色 4 沾色 4-5
24 | 实体店 | 盐城国际妇女时装有限公司 | 中国江苏省盐城市青年东路八号 | 男式内衣 | Triumph | JC1530B | / | 符合标准要求 | 符合标准要求 | 腈纶 38 ±5 棉 28 ±5 粘纤 28 ±5 氨纶 6 ±3 | 腈纶 39.3 棉 27.6 粘纤 26.9 氨纶 6.2 | ≤75 (B类) | 未检出 | 4.0～8.5 (B类) | 5.0 | 禁用 | 未检出 | 变色 ≥3 沾色 ≥3 | 变色 4 沾色 4-5 | 干摩 ≥3(浅色) 湿摩 ≥2-3(浅色) | 干摩 4-5 湿摩 4-5 | 变色 ≥3 沾色 ≥3 | 变色 4 沾色 4-5 | 变色 ≥3 沾色 ≥3 | 变色 4 沾色 4-5
25 | 实体店 | 永旺特慧优国际贸易（上海）有限公司 | (中国)上海自由贸易试验区新灵路118号1701B室 | 女士厚棉保暖内衣套装(紫色) | TOPVALU | TVA2755090006 | / | 符合标准要求 | 符合标准要求 | [上衣]表里： 棉 100 中间层： 聚酯纤维 100[裤子]表里：棉 100 中间层： 聚酯纤维 100 | [上衣]表里：棉 100 中间层： 聚酯纤维100[裤子]表里：棉 100 中间层： 聚酯纤维 100 | ≤75 (B类) | 未检出 | 4.0～8.5 (B类) | 5.9 | 禁用 | 未检出 | 变色 ≥3 沾色 ≥3 | 变色 4 沾色 4-5 | 干摩 ≥3 湿摩 ≥2 | 干摩 4-5 湿摩 4 | 变色 ≥3 沾色 ≥3 | 变色 4 沾色 4-5 | 变色 ≥3 沾色 ≥3 | 变色 4 沾色 4-5
26 | 实体店 | 上海三枪（集团）有限公司 | 中国上海市康梧路555号 | 纯棉竖条舒适V领女内衣(吊牌) | 三枪THREEGUN | 21836D0 | / | 符合标准要求 | 符合标准要求 | [上衣]/[裤子]棉 100 | [上衣]/[裤子]棉 100 | ≤75 (B类) | 未检出 | 4.0～8.5 (B类) | 4.2 | 禁用 | 未检出 | 变色 ≥3-4 沾色 ≥3-4 | 变色 4 沾色 4-5 | 干摩 ≥3-4(深色) 湿摩 ≥2(深色) | 干摩 4-5 湿摩 2-3 | 变色 ≥3-4 沾色 ≥3 | 变色 4 沾色 3-4 | 变色 ≥3-4 沾色 ≥3-4 | 变色 4 沾色 4
27 | 实体店 | 华歌尔（中国）时装有限公司 | 北京经济技术开发区同济北路甲16号 | 内衣 | Wacoal 华歌尔 | WV6505 | / | 符合标准要求 | 符合标准要求 | 莫代尔 90 ±5 氨纶 10 ±3 | 莫代尔纤维 90.8 氨纶 9.2 | ≤75 (B类) | 未检出 | 4.0～8.5 (B类) | 4.5 | 禁用 | 未检出 | 变色 ≥3 沾色 ≥3 | 变色 4 沾色 4-5 | ≥3 | 4-5 | 变色 ≥3 沾色 ≥3 | 变色 4 沾色 4-5 | / | /
28 | 实体店 | 华歌尔（中国）时装有限公司 | 北京经济技术开发区同济北路甲16号 | 文胸 | Wacoal 华歌尔 | WB3605 | / | 符合标准要求 | 符合标准要求 | [罩杯里料]棉 100[侧翼]锦纶 80 ±5 氨纶20 ±5[前中心里料]锦纶 100 | [罩杯里料]棉 100[侧翼]锦纶 79.3 氨纶20.7[前中心里料]锦纶 100 | ≤75 (B类) | 未检出 | 4.0～8.5 (B类) | 6.4 | 禁用 | 未检出 | 变色 ≥3 沾色 ≥3 | 变色4 沾色4-5 | ≥3 | 4-5 | 变色 ≥3 沾色 ≥3 | 变色 4 沾色 4-5 | / | /
29 | 实体店 | 中兴投资(中国)有限公司 | 上海市漕溪北路41号汇嘉大厦15层F单元 | 女棉毛圆领衫裤 | 宜而爽 | G176/57N | / | 符合标准要求 | 符合标准要求 | [上衣]/[裤子]棉 100 | [上衣]/[裤子]棉 100 | ≤75 (B类) | 未检出 | 4.0～8.5 (B类) | 6.8 | 禁用 | 未检出 | 变色 ≥3-4 沾色 ≥3-4 | 变色 4 沾色 4-5 | 干摩 ≥3-4(浅色) 湿摩 ≥3(浅色) | 干摩 4-5 湿摩 4-5 | 变色 ≥3-4 沾色 ≥3 | 变色 4 沾色 4-5 | 变色 ≥3-4 沾色 ≥3-4 | 变色 4 沾色 4-5
30 | 实体店 | 江西曼妮芬服装有限公司 | 江西省赣州开发区金岭大道曼妮芬工业园 | 针织内衣曼妮芬 | ManiForm曼妮芬 | 20210174 | / | 符合标准要求 | 符合标准要求 | 腈纶 65 ±5 莫代尔纤维 28 ±5 锦纶 6 ±3 氨纶 1 ±3 | 腈纶 64.5 莫代尔纤维 28.5 锦纶 5.8 氨纶 1.2 | ≤75 (B类) | 未检出 | 4.0～8.5 (B类) | 5.0 | 禁用 | 未检出 | 变色 ≥3 沾色 ≥3 | 变色 4 沾色 4-5 | 干摩 ≥3 湿摩 ≥2 | 干摩 4-5 湿摩 4-5 | 变色 ≥3 沾色 ≥3 | 变色 4 沾色 4-5 | 变色 ≥3 沾色 ≥3 | 变色 4 沾色 4-5
31 | 实体店 | 安莉芳(山东)服装有限公司 | 山东省章丘市章丘大道28号 | 女士套装 | fandecie芬狄诗 | FD0182 | / | 符合标准要求 | 符合标准要求 | [上衣]棉 95 ±5 氨纶 5 ±3[裤子]棉 95 ±5 氨纶 5 ±3 | [上衣]棉 94.8 氨纶 5.2[裤子]棉 94.8氨纶 5.2 | ≤75 (B类) | 未检出 | 4.0～8.5 (B类) | 6.4 | 禁用 | 未检出 | 变色 ≥3 沾色 ≥3 | 变色 4 沾色 4-5 | 干摩 ≥3(浅色) 湿摩 ≥2-3(浅色) | 干摩 4-5 湿摩 4-5 | 变色 ≥3 沾色 ≥3 | 变色 4 沾色 4-5 | 变色 ≥3 沾色 ≥3 | 变色 4 沾色 4-5
32 | 实体店 | 佛山市依黛丽内衣有限公司 | 佛山市南海区大沥镇盐步河西大道东工业区3号厂房 | 标体文胸 | qi∧NY∧N纤妍 | B8427 | / | 符合标准要求 | 符合标准要求 | [罩杯里料]聚酯纤维 100[侧翼面料]锦纶 85 ±5 氨纶15 ±5[侧翼里料]锦纶 87 ±5 氨纶 13 ±5[罩杯花边]聚酯纤维、锦纶 | [罩杯里料]聚酯纤维 100[侧翼面料]锦纶 85.0 氨纶 15.0[侧翼里料]锦纶 86.4 氨纶 13.6[罩杯花边]聚酯纤维、锦纶 | ≤75 (B类) | 未检出 | 4.0～8.5 | [罩杯里料]6.5[侧翼面料]6.8[侧翼里料]6.8 | 禁用 | 未检出 | 变色 ≥3-4 沾色 ≥3 | 变色 4 沾色 4-5 | 干摩 ≥3-4(浅色) 湿摩 ≥3(浅色) | 干摩 4-5 湿摩 4-5 | 变色 ≥3-4 沾色 ≥3 | 变色 4 沾色 4-5 | 变色 ≥3-4 沾色 ≥3 | 变色 4 沾色 4-5
33 | 实体店 | 广东秋鹿实业有限公司 | 广州市白云区江高镇秋鹿路2号 | 文胸 | Jenize 增妳姿 | ZRFB2313 | / | 符合标准要求 | 符合标准要求 | [罩杯面料]锦纶86 ±5 氨纶14 ±5)[罩杯里料]棉 100[侧翼面料]锦纶 68 ±5 氨纶 32 ±5[侧翼里料]锦纶 82 ±5 氨纶 18 ±5 | [罩杯面料]锦纶 87.6 氨纶 12.4[罩杯里料]棉 100[侧翼面料]锦纶 69.3 氨纶 30.7[侧翼里料]锦纶 82.0 氨纶 18.0 | ≤75 (B类) | 未检出 | 4.0～8.5 (B类) | 6.5 | 禁用 | 未检出 | 变色 ≥3-4 沾色 ≥3 | 变色 4 沾色 4-5 | 干摩 ≥3-4(浅色) 湿摩 ≥3(浅色) | 干摩 4-5 湿摩 4-5 | 变色 ≥3-4 沾色 ≥3 | 变色 4 沾色 4-5 | 变色 ≥3-4 沾色 ≥3 | 变色 4 沾色 4-5
34 | 实体店 | 汕头市嘉林隆实业有限公司 | 汕头市潮南区峡山金光南路48-51号 | NJ204丝滑柔肤内衣 | 南极人NanJiren | NJ204 | / | 符合标准要求 | 符合标准要求 | [上衣] 再生纤维素纤维（粘纤） 95.7 ±5 氨纶 4.3 ±3[裤子]再生纤维素纤维 （粘纤） 95.7 ±5 氨纶 4.3 ±3 | [上衣]粘纤 95.4 氨纶 4.6[裤子]粘纤 95.4 氨纶 4.6 | ≤75 (B类) | 未检出 | 4.0～7.5 | 6.2 | 禁用 | 未检出 | 变色 ≥3 沾色 ≥3 | 变色 4 沾色 4-5 | 干摩 ≥3(浅色) 湿摩 ≥2-3(浅色) | 干摩 4-5 湿摩 4-5 | 变色 ≥3 沾色 ≥3 | 变色 4 沾色4-5 | 变色 ≥3 沾色 ≥3 | 变色 4 沾色 4-5
35 | 实体店 | 浙江浪莎内衣有限公司 | 浙江省义乌市经济开发区杨村路浪莎工业园 | 浪莎男士羊绒天丝护膝黄金暖绒保暖内衣 | LANGSHA浪莎 | L88122-1 | / | 符合标准要求 | 符合标准要求 | [上衣面料]面层：棉 60.1 ±5 聚酯纤维 39.9 ±5 中间层： 聚酯纤维 100 里层： 聚酯纤维 100[裤子面料]面层：棉 60.1 ±5 聚酯纤维 39.9 ±5 中间层： 聚酯纤维 100 里层： 聚酯纤维 100[护膝贴片]面层： 聚酯纤维 100 中间层(耐久性标签标称)： 莱赛尔纤维 91 ±5 羊绒 7.6 ±3 羊毛 1.4 ±3 里层： 聚酯纤维 100 | [上衣面料]面层：棉 60.9 聚酯纤维39.1 面里连接线： 聚酯纤维 100 里层： 聚酯纤维 100[橙色里料]聚酯纤维 100[裤子面料]面层： 棉60.5 聚酯纤维 39.5 面里连接线： 聚酯纤维 100 里层： 聚酯纤维 100[护膝贴片]面层： 聚酯纤维 100 面里连接线：莱赛尔纤维 90.0 山羊绒 9.2 羊毛 0.8 里层： 聚酯纤维 100 | ≤75 (B类) | 未检出 | 4.0～8.5 (B类) | 6.2 | 禁用 | 未检出 | 变色 ≥3-4 沾色 ≥3 | 变色4 沾色4 | 干摩 ≥3-4 湿摩 ≥2 | 干摩 4 湿摩 2-3 | 变色 ≥3-4 沾色 ≥3 | 变色 4 沾色 4-5 | 变色 ≥3-4 沾色 ≥3 | 变色4 沾色4-5
36 | 网购 | 中山市小榄镇金龙制衣厂 | 广东省中山市小榄工业区盛裕路13号 | 男平脚裤 | 健将 JIANJIANG | 88258 | / | 符合标准要求 | 符合标准要求 | 莱赛尔纤维 92 ±5 氨纶 8 ±3 | 莱赛尔纤维93.2 氨纶 6.8 | ≤75 (B类) | 24 | 4.0～7.5 | 6.5 | 禁用 | 未检出 | 变色 ≥3-4 沾色 ≥3 | 变色4 沾色4-5 | 干摩 ≥3(深色) 湿摩 ≥2(深色) | 干摩 4-5 湿摩 3 | 变色 ≥3-4 沾色 ≥3 | 变色 4 沾色4-5 | 变色 ≥3(印花) 沾色 ≥3(印花) | 变色4 沾色4-5
37 | 网购 | 深圳汇洁集团股份有限公司 | 深圳市福田区深南大道7888号东海国际中心A栋24楼 | 针织内衣 | 曼妮芬 Maniform | 20210096 | / | 符合标准要求 | 符合标准要求 | 腈纶 66 ±5 再生纤维素纤维 27 ±5 锦纶 6 ±3 氨纶 1 ±3 | 腈纶64.9 莫代尔纤维 29.3 锦纶 4.9 氨纶 0.9 | ≤50 | 未检出 | 4.0～7.5 | 5.4 | 禁用 | 未检出 | 变色 ≥3-4 沾色 ≥3 | 变色4 沾色4-5 | 干摩 ≥3 湿摩 ≥2 | 干摩4-5 湿摩4-5 | 变色 ≥3-4 沾色 ≥3 | 变色4 沾色4-5 | 变色 ≥3-4 沾色 ≥3 | 变色4 沾色4-5
38 | 网购 | 北京爱慕内衣有限公司 | 北京市朝阳区望京高新技术产业开发区利泽中园2区218-220号楼 | 背心 | Aimer kids | AJ115111-140 | / | 符合标准要求 | 符合标准要求 | [面料]棉 95 ±5 氨纶5 ±3[罩杯里料]棉100 | [面料]棉 95.6 氨纶 4.4[罩杯里料]棉100 | ≤75 | 未检出 | 4.0～8.5 (B类) | [面料]6.4[罩杯里料]6.3 | 禁用 | 未检出 | 变色 ≥3-4 沾色 ≥3 | 变色 4 沾色 4-5 | 干摩 ≥3-4 湿摩 ≥2-3 | 干摩 4-5 湿摩 4-5 | 变色 ≥3-4 沾色 ≥3 | 变色4 沾色4-5 | 变色 ≥3-4 沾色 ≥3 | 变色 4 沾色 4-5
39 | 网购 | 华歌尔（中国）时装有限公司 | 北京经济技术开发区同济北路甲16号 | 内衣 | 华歌尔 Wacoal | WV5014 | / | 符合标准要求 | 符合标准要求 | [面料]粘纤 53 ±5 锦纶 40 ±5 氨纶 7 ±3[领口网布]锦纶 80 ±5 氨纶 20 ±5 | [面料]粘纤 57.8 锦纶 36.1 氨纶 6.1[领口网布]锦纶 80.2 氨纶 19.8 | ≤75 (B类) | 未检出 | 4.0～8.5 (B类) | 6.4 | 禁用 | 未检出 | 变色 ≥3 沾色 ≥3 | 变色4 沾色4-5 | ≥3 | 4-5 | 变色 ≥3 沾色 ≥3 | 变色 4 沾色 4-5
40 | 网购 | 华歌尔（中国）时装有限公司 | 北京经济技术开发区同济北路甲16号 | 文胸 | Wacoal 华歌尔 | WB3212 | / | 符合标准要求 | 符合标准要求 | [罩杯表]聚酯纤维 100(亮丝除外)[文胸里]聚酯纤维 67 ±5 棉 33 ±5[侧翼]锦纶 73 ±5 氨纶 27 ±5 | [罩杯表]聚酯纤维 100 (亮丝除外)[文胸里]聚酯纤维 65.4 棉 34.6[侧翼]锦纶 73.8氨纶 26.2 | ＜50 | 未检出 | 4.0～8.5 (B类) | [罩杯表]6.6[侧翼]5.8 | 禁用 | 未检出 | 变色 ≥3 沾色 ≥3 | 变色 4 沾色 4-5 | ≥3 | 4-5 | 变色 ≥3 沾色 ≥3 | 变色 4 沾色4-5
41 | 网购 | 东莞聚龙制衣有限公司 | 广东省东莞市长安镇厦岗社区振安西路9号科技园 | 男针织内裤 | SCHIESSER | 35-2153T | / | 符合标准要求 | 符合标准要求 | 棉 92 ±5 氨纶 8 ±3 | 棉 93.0 氨纶 7.0 | ≤75 (B类) | 未检出 | 4.0～8.5 (B类) | 5.7 | 禁用 | 未检出 | 变色 ≥3 沾色 ≥3 | 变色 4 沾色 4-5 | 干摩 ≥3(深色) 湿摩 ≥2(深色) | 干摩 4-5 湿摩 4-5 | 变色 ≥3 沾色 ≥3 | 变色 4 沾色4-5
42 | 网购 | 安莉芳(山东)服装有限公司 | 山东省章丘市章丘大道28号 | 文胸(胸围) | fandecie芬狄诗 | FB8275 | / | 符合标准要求 | 符合标准要求 | [胸杯里料]棉 100[侧翼]锦纶 83.5 ±5 氨纶 16.5 ±5 | [胸杯里料]棉 100[侧翼]锦纶 82.6 氨纶 17.4 | ≤75 (B类) | 未检出 | 4.0～8.5 (B类) | [胸杯面料]5.6[胸杯里料]5.5 | 禁用 | 未检出 | 变色 ≥3-4 沾色 ≥3 | 变色 4 沾色 4-5 | 干摩 ≥3-4(深色) 湿摩 ≥2-3(深色) | 干摩 4-5 湿摩 3 | 变色 ≥3-4 沾色 ≥3 | 变色 4 沾色 4-5 | 变色 ≥3-4 沾色 ≥3 | 变色 4 沾色 4-5
43 | 网购 | 迅销（中国）商贸有限公司 | 上海市徐汇区天钥桥路133号04室 | 女装无钢圈文胸(柔软) | UNI QLO | 271-136243(51-10) | / | 符合标准要求 | 符合标准要求 | [面料]锦纶 87 ±5 氨纶 13 ±5[罩杯里料]聚酯纤维 100 | [面料]锦纶 88.2 氨纶 11.8[罩杯里料]聚酯纤维 100 | ≤50 | 未检出 | 4.0～8.5 (B类) | [面料]6.8[罩杯里料]7.1 | 禁用 | 未检出 | 变色 ≥3 沾色 ≥3 | 变色 4 沾色 4-5 | 干摩 ≥3 湿摩 ≥2 | 干摩 4-5 湿摩 4-5 | 变色 ≥4 沾色 ≥3 | 变色 4 沾色 4-5
44 | 网购 | 青岛大统纺织开发有限公司 | 青岛市高科技工业园海尔路2号 | 男弹力印花平口裤 | pierre cardin | P537946 | / | 符合标准要求 | 符合标准要求 | 棉 94 ±5 氨纶 6 ±3 | 棉 93.9 氨纶 6.1 | ≤75 (B类) | 未检出 | 4.0～8.5 (B类) | 6.5 | 禁用 | 未检出 | 变色 ≥3-4 沾色 ≥3-4 | 变色4 沾色4-5 | 干摩 ≥3(印花) 湿摩 ≥2(印花) | 干摩 4-5 湿摩 4 | 变色 ≥3-4 沾色 ≥3 | 变色 4 沾色 4-5 | 变色 ≥3(印花) 沾色 ≥3(印花) | 变色 4 沾色 4-5
45 | 网购 | 安莉芳（中国）服装有限公司 | 深圳市罗湖区布心机械工业区4号厂房1-4楼 | 女装针织衣 | fandecie | FD0152 | / | 符合标准要求 | 符合标准要求 | [面料] 粘纤 66 ±5 腈纶 29 ±5 氨纶 5 ±3[花边] 锦纶 80 ±5 氨纶 20 ±5 | [面料]粘纤 65.9 腈纶 29.0 氨纶 5.1[花边]锦纶 79.3 氨纶 20.7 | ≤75 (B类) | 未检出 | 4.0～7.5 | 5.6 | 禁用 | 未检出 | 变色 ≥3 沾色 ≥3 | 变色 4 沾色 4-5 | 干摩 ≥3(深色) 湿摩 ≥2(深色) | 干摩 4-5 湿摩 3-4 | 变色 ≥3 沾色 ≥3 | 变色4 沾色4-5 | 变色 ≥3 沾色 ≥3 | 变色 4 沾色 4-5
46 | 网购 | 美商华尔纳商贸(上海)有限公司 | 上海市安远路555号7楼 | 文胸 | 卡尔文•克雷恩 | F3646AD-001 | / | 符合标准要求 | 符合标准要求 | [罩杯面料]锦纶 76 ±5 氨纶 24 ±5[罩杯面料]锦纶 75.7氨纶24.3[侧翼网布]锦纶 68 ±5 氨纶32 ±5 | [罩杯面料]锦纶 75.7 氨纶 24.3[罩杯里料]聚酯纤维 100[侧翼网布]锦纶 68.3氨纶 31.7 | ≤75 (B类) | 未检出 | 4.0～8.5 (B类) | 7.7 | 禁用 | 未检出 | 变色 ≥3 沾色 ≥3 | 变色 4 沾色 4-5 | 干摩 ≥3(深色) 湿摩 ≥2-3(深色) | 干摩 4-5 湿摩 4-5 | 变色 ≥3 沾色 ≥3 | 变色 4 沾色4-5 | 变色 ≥3 沾色 ≥3 | 变色4 沾色4-5
47 | 网购 | 上海三枪(集团)有限公司上海针织九厂 | 中国上海市康梧路555号 | 维耐寒暖阳V领女长袖内衣套 | （图片） | 22042D0 | / | 符合标准要求 | 符合标准要求 | [上衣]粘纤 62 ±5 腈纶 32 ±5 锦纶 5 ±3 氨纶 1 ±3[裤子]粘纤 62 ±5 腈纶 32 ±5 锦纶 5 ±3 氨纶 1 ±3 | [上衣]粘纤 62.3 腈纶 31.6 锦纶 5.3 氨纶 0.8[裤子]粘纤 62.1 腈纶 31.6 锦纶 5.6 氨纶 0.7 | ≤75 (B类) | 未检出 | 4.0～7.5 | 6.2 | 禁用 | 未检出 | 变色 ≥3-4 沾色 ≥3 | 变色 4 沾色 4-5 | 干摩 ≥3(深色) 湿摩 ≥2(深色) | 干摩 4-5 湿摩 3-4 | 变色 ≥3-4 沾色 ≥3 | 变色 4 沾色 4-5 | 变色 ≥3-4 沾色 ≥3 | 变色4 沾色4-5
48 | 网购 | 无锡市泓稼服饰有限公司 | 无锡市惠山区堰桥街道王家庄 | 精品羊毛内衣 | 南极人 Nanjiren | NB73J1001112 | / | 符合标准要求 | 符合标准要求 | [上衣]羊毛 100[裤子]羊毛 100 | [上衣]羊毛 100[裤子]羊毛 100 | ≤75 (B类) | 未检出 | 4.0～8.5 (B类) | 5.7 | 禁用 | 未检出 | 变色 ≥3-4 沾色 ≥3 | 变色 4 沾色 4-5 | 干摩 ≥3(深色、印花部 位、吊染产品) 湿摩 ≥2-3(深色、印花 部位、吊染产品) | 干摩 4-5 湿摩 4-5 | 变色 ≥3-4 沾色 ≥3 | 变色 4 沾色4-5 | 变色 ≥3-4 沾色 ≥3 | 变色 4 沾色 4-5
49 | 网购 | 上海中兴纺织品有限公司 | 上海市松江区茸北工业区茸兴路28号 | 男棉氨平口裤 | 宜而爽 YOUR SUN | 1151432 | / | 符合标准要求 | 符合标准要求 | 棉 95.3 ±5 氨纶 4.7 ±3 | 棉 95.2 氨纶 4.8 | ≤75 (B类) | 未检出 | 4.0～8.5 (B类) | 6.5 | 禁用 | 未检出 | 变色 ≥3-4 沾色 ≥3-4 | 变色4 沾色4-5 | 干摩 ≥3-4(深色) 湿摩 ≥2(深色) | 干摩 4-5 湿摩 2-3 | 变色 ≥3-4 沾色 ≥3 | 变色 4 沾色4-5 | 变色 ≥3-4 沾色 ≥3-4 | 变色4 沾色 4-5
50 | 网购 | 上海帕兰朵纺织科技发展有限公司 | 上海市四川北路2261号嘉兰大厦9楼 | 蛋白亲肤发热内衣 | PLANDOO 帕兰朵 | P22700TM(男) | / | 符合标准要求 | 符合标准要求 | [上衣]棉 48 ±5 再生纤维素纤维 48 ±5 氨纶（莱卡） 4 ±3[裤子]棉 48 ±5 再生纤维素纤维 48 ±5 氨纶（莱卡） 4 ±3 | [上衣]棉 50.8 再生纤维素纤维 45.5 氨纶 3.7[裤子]棉 49.6 再生纤维素纤维 46.8 氨纶 3.6 | ≤75 (B类) | 未检出 | 4.0～7.5 | 5.6 | 禁用 | 未检出 | 变色 ≥3-4 沾色 ≥3 | 变色4 沾色4-5 | 干摩 ≥3(深色) 湿摩 ≥2(深色) | 干摩 4-5 湿摩 2-3 | 变色 ≥3-4 沾色 ≥3 | 变色4 沾色4-5 | 变色 ≥3-4 沾色 ≥3 | 变色4 沾色4-5
51 | 网购 | 广东康妮雅商贸发展有限公司 | 广东省中山市小榄镇工业大道南12号 | 男内裤 | CONLIA BODY | 310B1237 | / | 符合标准要求 | 符合标准要求 | 粘纤 87 ±5 聚酯纤维 8 ±3 氨纶 5 ±3 | 粘纤 88.2 聚酯纤维 7.1 氨纶 4.7 | ≤75 (B类) | 未检出 | 4.0～7.5 | 6.3 | 禁用 | 未检出 | 变色 ≥3-4 沾色 ≥3 | 变色4 沾色4-5 | 干摩 ≥3(深色) 湿摩 ≥2(深色) | 干摩 4-5 湿摩 3 | 变色 ≥3-4 沾色 ≥3 | 变色 4 沾色 4-5 | 变色 ≥3-4 沾色 ≥3 | 变色 4 沾色 4-5
52 | 网购 | 海南优美内衣有限公司 | 中国海南省海口市秀英区港澳国际工业区三号标准厂房 | 内裤 | Triumph | 87-1487 04 | / | 符合标准要求 | 符合标准要求 | [面料]锦纶 69 ±5 氨纶 31 ±5[裆里]棉 100 | [面料]锦纶 70.3 氨纶 29.7[裆里]棉 100 | ≤75 (B类) | 未检出 | 4.0～8.5 (B类) | 6.6 | 禁用 | 未检出 | 变色 ≥3 沾色 ≥3 | 变色4 沾色4-5 | 干摩 ≥3 湿摩 ≥2-3 | 干摩 4-5 湿摩 4-5 | 变色 ≥3 沾色 ≥3 | 变色4 沾色4-5 | 变色 ≥3 沾色 ≥3 | 变色4 沾色4-5
53 | 网购 | 浙江舒工坊针纺有限公司 | 浙江省诸暨市陶朱街道越都路2号 | 卡帝乐鳄鱼男士内裤 | cartelo | CM13001-4 | / | 符合标准要求 | 符合标准要求 | 粘纤 95 ±5 氨纶 5 ±3 | 粘纤 93.7 氨纶 6.3 | ≤75 (B类) | 未检出 | 4.0～8.5 (B类) | 5.6 | 禁用 | 未检出 | 变色 ≥3 沾色 ≥3 | 变色 4 沾色 4-5 | 干摩 ≥3(深色) 湿摩 ≥2(深色) | 干摩 4-5 湿摩 4 | 变色 ≥3 沾色 ≥3 | 变色4 沾色4-5 | 变色 ≥3 沾色 ≥3 | 变色4 沾色4-5
54 | 网购 | 迅销（中国）商贸有限公司 | 上海市徐汇区天钥桥路133号04室 | 女装两翻领T恤 | UNI QLO | 271-147325(54-09) | / | 符合标准要求 | 符合标准要求 | 聚酯纤维 40 ±5 腈纶 33 ±5 粘纤 17 ±5 氨纶 10 ±3 | 聚酯纤维 39.3 腈纶 33.5 粘纤 18.3 氨纶 8.9 | ≤50 | 未检出 | 4.0～8.5 (B类) | 5.8 | 禁用 | 未检出 | 变色 ≥3 沾色 ≥3 | 变色 4 沾色 4-5 | 干摩 ≥3 湿摩 ≥2 | 干摩 4-5 湿摩 4-5 | 变色 ≥4 沾色 ≥3 | 变色 4 沾色4-5
55 | 网购 | 上海中兴纺织品有限公司 | 上海市松江区茸北工业区茸兴路28号 | 男莫代尔圆领衫裤 | 宜而爽 YOUR SUN | E-DM2436/17 | / | 符合标准要求 | 符合标准要求 | [上衣]棉 48.8 ±5 莫代尔纤维 46.6 ±5 氨纶 4.6 ±3[裤子]棉 48.8 ±5 莫代尔纤维 46.6 ±5 氨纶 4.6 ±3 | [上衣]棉 49.5 莫代尔纤维 45.4 氨纶 5.1[裤子]棉 47.8 莫代尔纤维 47.3 氨纶 4.9 | ≤75 (B类) | 未检出 | 4.0～8.5 (B类) | 5.6 | 禁用 | 未检出 | 变色 ≥3-4 沾色 ≥3-4 | 变色4 沾色4-5 | 干摩 ≥3-4(深色) 湿摩 ≥2(深色) | 干摩 4-5 湿摩 3 | 变色 ≥3-4 沾色 ≥3 | 变色 4 沾色 4-5 | 变色 ≥3-4 沾色 ≥3-4 | 变色4 沾色4-5
56 | 网购 | 海南优美内衣有限公司 | 中国海南省海口市秀英区港澳国际工业区三号标准厂房 | 文胸 | Triumph | H16-840 | / | 符合标准要求 | 符合标准要求 | [1#样品罩杯面料]锦纶 89 ±5 氨纶 11 ±5[1#样品罩杯里料] 聚酯纤维 65 ±5 棉 35 ±5[1#样品侧翼]锦纶 80 ±5 氨纶20 ±5[2#样品罩杯里料]涤纶 65 ±5 棉 35 ±5[2#样品侧翼]锦纶 78 ±5 氨纶22 ±5 | [1#样品罩杯面料]锦纶 90.6 氨纶 9.4[1#样品罩杯里料]聚酯纤维 66.4棉 33.6[1#样品侧翼]锦纶 79.4 氨纶 20.6[2#样品罩杯里料]聚酯纤维 66.6棉 33.4[2#样品侧翼]锦纶 80.0 氨纶 20.0 | ≤75 (B类) | 未检出 | 4.0～8.5 (B类) | 5.9 | 禁用 | 未检出 | 变色 ≥3 沾色 ≥3 | 变色 4 沾色 4-5 | 干摩 ≥3 湿摩 ≥2-3 | 干摩 4-5 湿摩 4-5 | 变色 ≥3 沾色 ≥3 | 变色 4 沾色 4-5 | 变色 ≥3 沾色 ≥3 | 变色 4 沾色 4-5
57 | 网购 | 杭州嘉洲实业有限公司 | 浙江省杭州市上城区太和广场3号802室 | 无规则条纹LOGO男平脚裤 | goldlion | 927597 | / | 符合标准要求 | 符合标准要求 | 锦纶 84.7 ±5 氨纶 15.3 ±5 | 锦纶 87.3 氨纶 12.7 | ≤75 (B类) | 未检出 | 4.0～8.5 (B类) | 6.9 | 禁用 | 未检出 | 变色 ≥3-4 沾色 ≥3-4 | 变色4 沾色 4-5 | 干摩 ≥3(印花) 湿摩 ≥2(印花) | 干摩 4-5 湿摩 4-5 | 变色 ≥3-4 沾色 ≥3 | 变色4 沾色4-5 | 变色 ≥3(印花) 沾色 ≥3(印花) | 变色 4 沾色 4-5
58 | 网购 | 安莉芳（中国）服装有限公司 | 深圳市罗湖区布心机械工业区4号厂房1-4楼 | 女装内裤 | Embry Form 安莉芳 | K21741 | / | 符合标准要求 | 符合标准要求 | [面料]锦纶 78 ±5 氨纶22 ±5[裆里]棉 100 | [面料]锦纶 79.4 氨纶 20.6[裆里]棉 100 | ≤75 (B类) | 未检出 | 4.0～7.5 | 6.4 | 禁用 | 未检出 | 变色 ≥3 沾色 ≥3 | 变色 4 沾色 4-5 | 干摩 ≥3(深色) 湿摩 ≥2(深色) | 干摩 4-5 湿摩 4-5 | 变色 ≥3 沾色 ≥3 | 变色 4 沾色 4-5 | 变色 ≥3 沾色 ≥3 | 变色 4 沾色 4-5
59 | 网购 | 深圳汇洁集团股份有限公司 | 深圳市福田区深南大道7888号东海国际中心A栋24楼 | 文胸 | Mani Form 曼妮芬 | 20810464 | / | 符合标准要求 | 符合标准要求 | [罩杯里料]聚酯纤维 72 ±5 棉 28 ±5[侧翼里料]锦纶 79 ±5 氨纶21 ±5[侧肶里料]锦纶 100 | [罩杯里料]聚酯纤维 71.1棉28.9[侧翼里料]锦纶 80.5 氨纶 19.5[侧肶里料]锦纶 100 | ≤75 (B类) | 未检出 | 4.0～8.5 (B类) | [罩杯面料]6.1[罩杯里料]6.5 | 禁用 | 未检出 | 变色 ≥3-4 沾色 ≥3 | 变色 4 沾色 4 | 干摩 ≥3-4(深色) 湿摩 ≥2-3(深色) | 干摩 4-5 湿摩 4-5 | 变色 ≥3-4 沾色 ≥3 | 变色 4 沾色 4 | 变色 ≥3-4 沾色 ≥3 | 变色 4 沾色 4-5
60 | 网购 | 安莉芳(中国)服装有限公司 | 中国深圳市布心路布心工业区第四栋西座二楼 | 文胸(胸围) | Embry Form | EB0332 | / | 符合标准要求 | 符合标准要求 | [胸杯平针里料] 涤纶 100[胸杯网眼里料]锦纶 82 ±5 氨纶 18 ±5[侧翼]锦纶 66.7 ±5 氨纶 33.3 ±5 | [胸杯平针里料]聚酯纤维 100[胸杯网眼里料]锦纶 83.6 氨纶16.4[侧翼]锦纶 68.0 氨纶 32.0 | ≤75 (B类) | 未检出 | 4.0～8.5 (B类) | 6.7 | 禁用 | 未检出 | 变色 ≥3-4 沾色 ≥3 | 变色 4 沾色 4-5 | 干摩 ≥3-4(深色) 湿摩 ≥2-3(深色) | 干摩 4-5 湿摩 4-5 | 变色 ≥3-4 沾色 ≥3 | 变色 4 沾色4-5 | 变色 ≥3-4 沾色 ≥3 | 变色 4 沾色 4-5